## 清单
序号 | 货物名称 | 数量 | 单位 | 单价 | 总价 | 备注
1 | 办公布帘 | 435 | 米 |  |  | 质保3年
2 | 遮光布帘 | 135 | 米 |  |  | 质保3年
3 | 病区布帘 | 667 | 米 |  |  | 质保3年
4 | 卷帘 | 1536 | 平方米 |  |  | 质保3年
5 | 隔帘 | 1848 | 米 |  |  | 质保3年
6 | 浴帘 | 107 | 米 |  |  | 质保3年
7 | 轨道 | 1178 | 米 |  |  | 质保3年
8 | 百叶帘 | 1048 | 平方米 |  |  | 质保3年
9 | 输液吊杆 | 480 | 个 |  |  | 质保3年
10 | 纱帘 | 103 | 米 |  |  | 质保3年

## 技术参数要求
序号 | 货物名称 | 招标技术要求
1、基本技术标准，检测标准：GB/T33620-2017；
1.1成分：100%聚酯纤维；
1.2厚度（mm)：1.4-1.5；
1.3透气性（mm/s)：200-220；
1.4平方米重量（自然重）（g/㎡）：430-435；
1.5顶破强力（N）：≥440；
1.6断裂伸长率（%）：横向≥35、直向≥35；
1.7织物透光性（%）：≤1；
1.8弯曲长度（cm）:直向≤1.6，横向≤1.6；
1 | 办公布帘 | 1.9折痕回复性（°）：总折痕回复角≥260。
1.10吸声性能：频率250Hz吸声系数≥0.7，频率500Hz吸声系数≥0.90，频率1000Hz吸声系数≥0.70，频率2000Hz吸声系数≥0.80，频率4000Hz吸声系数≥0.80。
2、基本安全标准：
2.1甲醛含量：未检出；
2.2PH值：4.0-7.5；
2.3异味：无；
2.4可分解致癌芳香胺染料：禁用。
3、阻燃标准：符合《公共场所阻燃制品及组件燃烧性能要求和标识》GB20286-2006 1级标准。
3.1水洗≥100次后检测；
3.2氧指数≥32%；
3.3损毁长度≤140mm；
3.4续燃时间≤5S、阴燃时间≤5S；
3.5燃烧滴落物未引起脱脂棉燃烧或阴燃；
3.6烟密度≤14；
3.7产烟毒性等级不低于ZA2 级。
4、绿色产品环保标准：检测标准：GB/T35611-2017。
4.1致敏分散染料：禁用；
4.2可萃取重金属（mg/kg）：铅＜0.2、镉＜0.1、铜＜25.0、钴＜1.0、镍＜1.0、铬＜1.0、锑＜30.0、六价铬含量＜0.5、砷＜0.2、汞＜0.02；
4.3总铅（mg/kg）：≤90.0；
4.4总镉（mg/kg）：≤40.0
4.5有机化合物（mg/kg）：未检出（定量限0.2mg/kg）；
4.6氯化苯和氯化甲苯残留量（mg/kg）：＜1.0
4.7致癌染料（mg/kg）：禁用（≤50）；
4.8耐摩擦色牢度（级）：干摩擦≥4，湿摩擦≥4；
4.9耐水色牢度（级）：变色≥4、沾色≥4；
4.10邻苯二甲酸脂总量（%）：≤0.1；
4.11含氯酚（mg/kg）：五氯苯酚≤0.05、四氯苯酚（总量）≤0.05；
4.12富马酸二甲酯/（mg/kg）： ≤0.1 ；
4.13残余表面活性剂、润滑剂（mg/kg）：壬基酚、辛基酚（总量）＜10.0，壬基酚、辛基酚、壬基酚聚氧乙烯醚、辛基酚聚氧乙烯醚（总量) ＜25.0；
4.14紫外线稳定剂（%）：≤0.1；
4.15溴系阻燃剂（μg/g）:禁用（检出限≤5）；
4.16磷系阻燃剂（μg/g）:禁用（检出限≤5）。
5.提供轨道滑轮吊钩。
5、影响使用的其它技术考核标准，检测标准GB/T35611-2017：
5.1耐光色牢度（变色）；≥6级；
5.2耐磨性能（次）：≥30000；
5.3耐次氯酸盐漂白色牢度：变色≥4级；
5.4耐皂洗色牢度（级）：变色≥4级、沾色≥4级；
5.5负离子发生量：≥2500个/立方厘米；
5.6热阻（m²•K/W）：≥0.02；
5.7抗紫外线性能：UPFAV≥400，UPF值≥400。
5.8织物悬挂性（%）：≥60；
5.9防污性能（级）：色差3-4。
6、安全防护性能应符合以下标准：
6.1抗菌效果符合GB/T20944.3-2008标准：
6.1.1水洗≥30次后测试；
6.1.2金黄色葡萄球菌抑菌率≥95%；
6.1.3大肠杆菌抑菌率≥95%；
6.1.4铜绿假单胞菌抑菌率≥95%；
6.1.5肺炎克雷伯氏菌抑菌率≥95%；
6.1.6甲型溶血性链球菌抑菌率≥95%；
6.1.7耐甲氧西林金黄色葡萄球菌 ≥95%；
6.2水洗≥50次后依据ISO18184-2019标准测试；
6.2.1甲型流感H1N1抗病毒活性率≥99%；
6.2.2甲型流感H3N2抗病毒活性率≥99%。
2 | 遮光布帘 | 1、基本安全标准：
1.1甲醛含量：未检出；
1.2PH值：4.0-7.5；
1.3异味：无；
1.4可分解致癌芳香胺染料：禁用。
2、基本技术标准：检测标准：GB/T35611-2017。
2.1成分：100%聚酯纤维；
2.2织物密度（根/10cm）：经密1065-1070纬密400-405；
2.3纱线线密度：经纱18-19tex、纬纱黑线37-38tex、纬纱灰线231-233tex；
2.4单位面积质量（g/㎡）：≥300；
2.5断裂强力（N）：经向≥2300、纬向≥1500；
2.6撕破强力（N）：经向≥80、纬向≥70；
2.7总光通量透射比（%）：≤1；
2.8顶破强力（N）：≥3000；
2.9透气率（mm/s）：80-90；
2.10厚度（mm）：≥0.9。
3.提供轨道滑轮吊钩。
3、阻燃标准：符合《公共场所阻燃制品及组件燃烧性能要求和标识》GB20286-2006 1级标准。
3.1水洗≥80次后检测；
3.2氧指数≥32；
3.3损毁长度≤140mm；
3.4续燃时间≤5S、阴燃时间≤5S；
3.5燃烧滴落物未引起脱脂棉燃烧或阴燃；
3.6烟密度≤14；
3.7产烟毒性等级不低于ZA2 级。
4、绿色产品环保标准：检测标准：GB/T35611-2017。
4.1致敏染料：禁用；
4.2重金属（锑）mg/kg：＜30.0；
4.3重金属（铅）mg/kg：＜0.2；
4.4重金属（镉）mg/kg：＜0.1；
4.5重金属（铬）mg/kg：＜1.0；
4.6可萃取六价铬mg/kg：＜0.5；
4.7重金属（钴）mg/kg：＜1.0；
4.8重金属（铜）mg/kg：＜25.0；
4.9重金属（镍）mg/kg：＜1.0；
4.10重金属（汞）mg/kg：＜0.02；
4.11重金属（砷）mg/kg：＜0.2；
4.12邻苯基苯酚（mg/kg）：＜50.0；
4.13氯化苯和氯化甲苯（mg/kg）：＜1.0；
4.14游离甲醛含量（mg/kg）：≤20；
4.15耐摩擦色牢度（级）：干摩≥4、湿摩≥3；
4.16耐水色牢度（级）：变色≥3-4、沾色≥3-4；
4.17邻苯二甲酸脂总量（%）：≤0.1；
4.18含氯酚（mg/kg）：五氯苯酚≤0.05、四氯苯酚（总量）≤0.05；
4.19总铅（mg/kg）：≤90.0；
4.20总镉（mg/kg）：≤40.0。
5、影响使用的其它技术考核标准：
5.1挥发性物质（mg/㎡）：符合GB/T24281-2009标准；
5.2有机化合物（mg/kg）：不得检出；
5.3水洗后外观质量符合以下标准：
5.3.1水洗后扭曲率（%）：≤2.0；
5.3.2洗涤后外观平整度（级）：≥3；
5.3.3洗涤后外观：变色≥3级、起皱≥3级、面料不能出现明显的起皱、波纹、起球、钩丝、破铜磨损、脱毛现象。
6、安全防护性能应符合以下标准：
6.1抗菌效果符合GB/T20944.2-2007标准：
6.1.1水洗≥30次后测试；
6.1.2金黄色葡萄球菌抑菌率≥99%；
6.1.3大肠杆菌抑菌率≥99%；
6.1.4铜绿假单胞菌抑菌率≥99%；
6.1.5肺炎克雷伯氏菌抑菌率≥99%；
6.1.6白色念珠菌抑菌率≥99%。
3 | 病区布帘 | 1、基本安全标准：
1.1甲醛含量：未检出；
1.2PH值：4.0-7.5；
1.3异味：无；
1.4可分解致癌芳香胺染料：禁用。
2、基本技术标准：检测标准：GB/T33620-2017；
2.1成分：100%聚酯纤维；
2.2织物密度（根/10cm）：经密1090-1093纬密575-578；
2.3纱线线密度：经纱16-17tex、纬纱（1）33-34tex、纬纱（2）96-97tex、纬纱（3）16-17tex、纬纱（4）38-40tex；
2.4单位面积质量（g/㎡）：460-465；
2.5断裂强力（N）：经向≥2000、纬向≥1850；
2.6撕破强力（N）：经向≥60、纬向≥150；
2.7总光通量透射比（%）：≤1；
2.8厚度（mm）：1.1-1.3；
2.9顶破强力（N）：≥3400。
3.提供轨道滑轮吊钩。
3、阻燃标准：符合《公共场所阻燃制品及组件燃烧性能要求和标识》GB20286-2006 1级标准。
3.1水洗≥80次后检测；
3.2氧指数≥34；
3.3损毁长度≤100mm；
3.4续燃时间≤5S、阴燃时间≤5S；
3.5燃烧滴落物未引起脱脂棉燃烧或阴燃；
3.6烟密度≤14；
3.7产烟毒性等级不低于ZA2 级。
4、绿色产品环保标准：检测标准：GB/T35611-2017。
4.1致敏染料：禁用；
4.2可萃取重金属（锑）mg/kg：＜30.0；
4.3可萃取重金属（铅）mg/kg：＜0.2；
4.4可萃取重金属（镉）mg/kg：＜0.1；
4.5可萃取重金属（铬）mg/kg：＜1.0；
4.6可萃取六价铬mg/kg：＜0.5；
4.7可萃取重金属（钴）mg/kg：＜1.0；
4.8可萃取重金属（铜）mg/kg：＜25.0；
4.9可萃取重金属（镍）mg/kg：＜1.0；
4.10重可萃取金属（汞）mg/kg：＜0.02；
4.11可萃取重金属（砷）mg/kg：＜0.2；
4.12邻苯基苯酚（mg/kg）：＜50.0；
4.13氯化苯和氯化甲苯（mg/kg）：＜1.0；
4.14游离甲醛含量（mg/kg）：≤20；
4.15耐摩擦色牢度（级）：干摩≥4、湿摩≥3；
4.16耐水色牢度（级）：变色≥3-4、沾色≥3-4；
4.17富马酸二甲酯含量（mg/kg）：≤0.1；
4.18含氯苯酚（mg/kg）：五氯苯酚≤0.05、四氯苯酚（总量）0.05；
4.19磷系阻燃剂（mg/kg）：禁用（检出限值1.0mg/kg）；
4.20溴系阻燃剂（mg/kg）：禁用；
4.21紫外线稳定剂：未检出（检出限值≤1.0mg/kg,0.1%）；
4.22致癌染料：禁用；
4.23多环芳烃含量：未检出（检出限值≤0.1mg/kg），16中总量≤1.0mg/kg；
4.24溶剂残余（%）：未检出（检出限值≤0.1mg/kg）；
4.25有机锡化合物：未检出（检出限值≤0.2mg/kg）。
5、影响使用的其它技术考核标准：
5.1有机挥发物（mg/㎡）符合GB/T24281-2009标准：
5.1.1氯乙烯：不得检出（检出限值0.3）；
5.1.2 1-3丁二烯：不得检出（检出限值0.3）；
5.1.3甲苯：不得检出（检出限值0.001）；
5.1.4乙烯基环己烯：不得检出（检出限值0.005）；
5.1.5苯乙烯：不得检出（检出限值0.005）；
5.1.6 4-苯基环己烯：不得检出（检出限值0.0005）；
5.1.7总芳香炔化合物：不得检出；
5.1.8总有机挥发物：≤6.0；
5.2污染物去除率（%）：甲醛≥40、甲苯≥40、苯≥40、TVOC≥50；
5.3负离子发生量：≥4800个/立方厘米；
5.4回潮率（%）：≤1；
5.5消臭性能（%）：氨气≥80%，醋酸≥80%；
5.6防螨性能（%）：水洗100次后测试≥70；
5.7透光性（%）：≤1；
5.8耐光色牢度（级）：≥6；
5.9透气率（mm/s）:290-310；
5.10遮光率（%）：≥99；
5.11静电性能（洗后）：电荷量≤0.6μc；
5.12悬垂性（%）：≥75。
6、安全防护性能应符合以下标准：
6.1水洗100次后依据ISO18184-2019标准测试；
6.1.2甲型流感H1N1抗病毒活性率≥95 %；
6.1.3甲型流感H3N2抗病毒活性率≥95 %；
6.1.4肠道病毒71型抗病毒活性率≥95 %；
6.1.5柯萨奇病毒A21型抗病毒活性率≥95 %；
6.1.6人冠状病毒及宿主HCoV-229E抗病毒活性率≥95 %；
6.2水洗100次后依据GB/T20944.3-2008标准测试；
6.2.1金黄色葡萄球菌抑菌率≥95 %；
6.2.2大肠杆菌抑菌率≥95 %；
6.2.3白色念珠菌抑菌率≥95 %；
6.2.4肺炎克雷伯氏菌抑菌率≥95 %；
6.2.5铜绿假单胞菌抑菌率≥95 %。
4 | 卷帘 | 1、基本技术标准，检测标准：GB/T33620-2017：
1.1成分：100%聚酯纤维；
1.2单位面积干燥质量（g/㎡）：282-285；
1.3断裂强力（N）：经向≥1400、纬向≥900；
1.4撕破强力（N）：经向≥130、纬向≥90；
1.5织物密度（根/10cm）：经密104-106，纬密80-83；
1.6耐光色牢度（级）：≥6；
1.7厚度（mm）:0.5-0.6。
2、基本安全标准：
2.1甲醛含量：未检出；
2.2PH值：4.0-7.5；
2.3异味：无；
2.4可分解致癌芳香胺染料：禁用。
3、阻燃标准：符合《公共场所阻燃制品及组件燃烧性能要求和标识》GB20286-2006 1级标准。
3.1水洗≥50次后检测；
3.2氧指数≥32；
3.3损毁长度≤140mm；
3.4续燃时间≤5S、阴燃时间≤5S；
3.5燃烧滴落物未引起脱脂棉燃烧或阴燃；
3.6烟密度≤14；
3.7产烟毒性等级不低于ZA2 级。
4、绿色产品环保标准：检测标准：GB/T35611-2017。
4.1致敏分散染料：禁用；
4.2可萃取重金属（mg/kg）：锑＜30.0、铅＜0.2、镉＜0.1、铬＜1.0、可萃取六价铬＜0.5、钴＜1.0、铜＜25.0、镍＜1.0、汞＜0.02、砷＜0.2；
4.3邻苯基苯酚（mg/kg）：＜50.0；
4.4氯化苯和氯化甲苯残留量（mg/kg）：＜1.0
4.5游离甲醛含量（mg/kg）：≤20；
4.6耐摩擦色牢度（级）：干摩≥4、湿摩≥3；
4.7耐水色牢度（级）：变色≥4、沾色≥4；
4.8邻苯二甲酸脂总量（%）：≤0.1；
4.9含氯苯酚（mg/kg）：五氯苯酚≤0.05、四氯苯酚（总量）≤0.05；
4.10总铅（mg/kg）：≤90.0；
4.11总镉（mg/kg）：≤40.0；
4.12紫外光稳定剂（%）：≤0.1；
证明材料：
（1）提供提供2022年1月1日至本项目投标截止之日第三方检测机构出具的具有CMA和CNAS的检测报告扫描件；
（2）提供检测报告在全国认证认可信息公共服务平台（https://www.cnca.gov.cn/）或检测机构官网的查询截图；
（3）提供由投标人出具检测报告不超出检测机构资质范围（或检测范围）的承诺函（格式自拟），未提供承诺函或检测报告相关检测事项不在实施该项检测的机构许可（认可）CMA资质范围（或检测范围）内的，该检测报告视为不满足招标文件要求。
5、影响使用的其它技术考核标准：
5.1挥发性物质（mg/㎡）符合GB/T24281-2009标准：
5.1.1氯乙烯：不得检出（检出限值0.3）；
5.1.2 1-3丁二烯：不得检出（检出限值0.3）；
5.1.3甲苯：不得检出（检出限值0.001）；
5.1.4乙烯基环己烯：不得检出（检出限值0.005）；
5.1.5苯乙烯：不得检出（检出限值0.005）；
5.1.6 4-苯基环己烯：不得检出（检出限值0.0005）；
5.1.7总芳香炔化合物：不得检出；
5.1.8总有机挥发物：≤6.0。
5.2污染物去除率（%）：甲醛≥90、苯≥70、甲苯≥70、二甲苯≥80。
6、安全防护性能应符合以下标准：
6.1水洗30次后依据GB/T20944.3-2008标准测试；
6.1.1金黄色葡萄球菌抑菌率≥90%；
6.1.2大肠杆菌抑菌率≥90%；
6.1.3白色念珠菌抑菌率≥90%；
6.1.4肺炎克雷伯氏菌抑菌率≥90%；
6.1.5铜绿假单胞菌抑菌率≥90%。
5 | 隔帘 | 1、基本技术标准，检测标准：GB/T33620-2017；：
1.1成分：100%聚酯纤维；
1.2平方米重量（自然重）（g/㎡）：315-318；
1.3断裂强力（N）：横向≥1200、直向≥400；
1.4接缝强力（N）：横向≥400、直向≥400；
1.5顶破强力（N）：≥1400；
1.6断裂伸长率（%）：横向≥40、直向≥60；
1.7厚度（mm）:0.9-1.0；
1.8遮光率（%）：≥95；
1.9折痕回复性（°）：≥250。
2、基本安全标准：
2.1甲醛含量：未检出；
2.2PH值：4.0-7.5；
2.3异味：无；
2.4可分解致癌芳香胺染料：禁用。
3、阻燃标准：符合《公共场所阻燃制品及组件燃烧性能要求和标识》GB20286-2006 1级标准。
3.1水洗≥120次后检测；
3.2氧指数≥32；
3.3损毁长度≤140mm；
3.4续燃时间≤5S、阴燃时间≤5S；
3.5燃烧滴落物未引起脱脂棉燃烧或阴燃；
3.6烟密度≤14；
3.7产烟毒性等级不低于ZA2 级。
4、绿色产品环保标准：检测标准：GB/T35611-2017直接接触皮肤类标准。
4.1致敏染料：禁用；
4.2可萃取重金属（mg/kg）：汞＜0.02、砷＜0.2、六价铬＜0.5、铜＜25.0、铬＜1.0、铅＜0.2、钴＜1.0、镍＜1.0、锑＜30.0、镉＜0.1；
4.3总铅（mg/kg）：≤90.0；
4.4总镉（mg/kg）：≤40.0；
4.5邻苯基苯酚（mg/kg）：＜50.0；
4.6氯化苯和氯化甲苯残留量（mg/kg）：＜1.0
4.7致癌染料（mg/kg）：≤50；
4.8耐摩擦色牢度（级）：干摩≥4、湿摩≥3；
4.9耐水色牢度（级）：变色≥4、沾色≥4；
4.10邻苯二甲酸脂总量（%）：≤0.1；
4.11含氯酚（mg/kg）：五氯苯酚≤0.05、四氯苯酚（总量）≤0.05；
4.12耐唾液色牢度（级）：≥变色≥3-4、沾色≥3-4；
4.13耐酸汗渍色牢度（级）≥变色≥3-4、沾色≥3-4；
4.14溴系阻燃剂（μg/g）:禁用（检出限≤5）；
4.15磷系阻燃剂（μg/g）:禁用（检出限≤5）；
4.16氯化苯和氯化甲苯残留量/（mg/kg）：≤1.0；
4.17富马酸二甲酯（mg/kg）：≤0.1；
4.18多环芳烃（mg/kg）：≤0.5，16种总量≤1.0；
4.19残余表面活性剂、润滑剂（mg/kg）：壬基酚、辛基酚（总量）＜10.0，壬基酚、辛基酚、壬基酚聚氧乙烯醚、辛基酚聚氧乙烯醚（总量) ＜25.0；
5、影响使用的其它技术考核标准：
5.1静电性能（电荷面密度μC/㎡）：≤1.0；电荷量（μC/件）≤0.6；
5.2污染物去除率（%）：甲醛≥80、苯≥20、甲苯≥20二甲苯≥20；
5.3耐光色牢度（变色）；≥6级；
5.4有机锡化合物（mg/kg）：未检出（定量限200μg/kg）；
5.5石棉纤维：未检出；
5.6负离子发生量（个/m³）：≥3500；
5.7耐磨性能（次）：≥50000；
5.8分散黄23、分散橙149：未检出；
5.9织物勾丝性能（级）：横向≥2、直向≥2；
5.10平均扭斜率（%）：≤1；
5.11织物悬挂性（%）：≥60。
6、安全防护性能应符合以下标准：
6.1水洗≥30次后依据ISO18184-2019标准测试；
6.1.2甲型流感H1N1抗病毒活性率≥99%；
6.1.3甲型流感H3N2抗病毒活性率≥99%；
6.1.4冠状病毒HCOV-229E抗病毒活性率≥99%。
6.2水洗≥30次后依据GB/T20944.3-2008标准测试；
6.2.1金黄色葡萄球菌抑菌率≥95%；
6.2.2大肠杆菌抑菌率≥95%；
6.2.3甲型溶血性链球菌抑菌率≥95%；
6.2.4肺炎克雷伯氏菌抑菌率≥95%；
6.2.5铜绿假单胞菌抑菌率≥95%；
6.2.6耐甲氧西林金黄色葡萄球菌 抑菌率≥95%。
6 | 浴帘 | 1.面料:100%防水涤纶布料。
2.单位面积质量：≥120g/㎡。
1. 甲醛含量：未检出。
2. 环保、透气、色泽柔和，色彩与图样丰富、保养方便， 不易变形、不褪色等，符合抗菌、抑菌等要求。
7 | 轨道 | 1、窗帘轨道，产品质量检测依据GB/T 5237.3-2017 《铝合金建筑型材第3部分：电泳涂漆型材》
2、规格：宽≥20mm、高≥18mm，壁厚≥1.2mm。
3、外观质量：型材装饰面上的膜层应平滑、均匀，允许有轻微的桔皮现象，不准许有皱纹、流痕、鼓泡、裂纹等影响使用的缺陷。
4、韦氏硬度：≥10HW。
5、力学性能：规定非比例延伸强度R(N/mm2)p0.2≥190；抗拉强度R (N/mm2)≥200；断后伸长率A50mm (%)≥8。
6、轨道滑轮采用塑钢材质；每米轨道配不少于6个滑轮及挂钩，挂钩采用不锈钢材质。
7、轨道和滑轮需顺滑、静音特点，使滑轮滑动时无噪音。
8 | 百叶帘 | 1、材质：铝合金；
2、工艺：电泳处理；
3、叶片规格：宽 25mm~50mm，厚度≥0.5mm；
4、切口平整，没有毛刺，光泽度高；
5、制动一体化拉珠。
9 | 输液吊杆 | 1、材质：304不锈钢。
2、尺寸规格：600mm-2000mm，双杆无极伸缩，外φ16mm/φ13mm,内φ13mm/φ9.5mm。
3、力学性能：抗拉强度500-525Rm(MPa)。
4、规定非比例延伸强度：200-240Rp0.2(MPa)。
5、断后伸长率A50mm（%）：35-41。
10 | 纱帘 | 1、基本技术标准：
1.1成分：100%聚酯纤维；
1.2织物密度（根/10cm）：经密130-150根/10cm、纬密100-120根/10cm；
1.3线密度：经纱30-37tex、纬纱40-45tex。
1.4单位面积质量(g/㎡)：80-100；
2、基本安全标准：
2.1甲醛含量：未检出；
2.2PH值：4.0-7.5；
2.3异味：无；
2.4可分解致癌芳香胺染料：禁用。
3、绿色产品环保标准：检测标准：GB/T35611-2017。
3.1致敏染料：禁用；
3.2可萃取重金属（mg/kg）：镉＜0.1、铜＜25.0、铅＜0.2、铬＜1.0、钴＜1.0、镍＜1.0、锑＜30.0、六价铬＜0.5、汞＜0.02、砷＜0.2；
3.3邻苯基苯酚（mg/kg）：＜50.0；
3.4氯化苯和氯化甲苯（mg/kg）：＜1.0；
3.5游离甲醛含量（mg/kg）：≤20；
3.6富马酸二甲酯含量（mg/kg）：≤0.1；
3.7含氯苯酚（mg/kg）：五氯苯酚≤0.05、四氯苯酚（总量）≤0.05；