## 技术参数说明
序号 | 产品类别 | 产品名称 | 招标技术要求
|  |  | 规格 | 参数
1 | 工作服类 | 医生夏服 | S-XXXXL | 1、基本技术标准： 1.1、纤维含量(%)：93聚酯纤维（含复合纤维）+7棉，（均可±2），检测依据：FZ/T 01057.2-2007、FZ/T 01057.3-2007、FZ/T 01057.4-2007，GB/T 2910.11-2009或最新标准； 1.2、线密度：经纱1：R18tex-R19tex、经纱2：R27/2tex-R28/2tex，纬纱：R18tex-R19tex，检测依据：GB/T 29256.5-2012或最新标准； 1.3、单位面积质量(g/㎡)：220-225，检测依据：GB/T 4669-2008或最新标准； 1.4、密度：经向(根/10cm)：643-650、纬向(根/10cm)：398-405，检测依据：GB/T 4668-1995或最新标准； 1.5、厚度(mm)：0.40-0.45，检测依据：GB/T 3820-1997或最新标准； 1.6、透气率(mm/s)：37-40，检测依据：GB/T 5453-1997或最新标准； 1.7、弹子顶破强力(N)：2190-2200，检测依据：GB/T 19976-2005或最新标准； 1.8、耐磨性能(次)：≥40000，检测依据：GB/T 21196.2-2007或最新标准； 1.9、胀破强度(kPa)：2510-2520，检测依据：GB/T 7742.1-2005或最新标准； 1.10、静水压(kPa)：30-33，检测依据：参照 GB/T 4744-2013或最新标准； 1.11、起球（级）：≥4，检测依据：GB/T 4802.1-2008或最新标准。 2、符合服装理化性能技术要求的执行标准： .1、面料接缝强力(N)：935-945；检测依据：GB/T 21294-2014或最新标准； 2.2、缝子纰裂程度(cm)：摆缝0.1-0.3、袖窿缝0.0-0.2、后背缝0.0-0.2，检测依据：GB/T 21294-2014或最新标准； 2.3、断裂强力(N)：经向1625-1635、纬向1165-1175，检测依据：GB/T 3923.1-2013或最新标准； 2.4、撕破强力(N)：经向50-55、纬向33-38，检测依据：GB/T 3917.1-2009或最新标准； 2.5、水洗尺寸变化率(%)：经向0.0（±0.2）、纬向0.0（±0.2），检测依据：GB/T 8628-2013、GB/T 8629-2001、GB/T 8630-2013或最新标准； 2.6、耐干洗色牢度(级)：变色≥4、沾色≥4，检测依据：GB/T 5711-1997或最新标准； 2.7、耐热压色牢度(级)：潮压变色≥4、潮压沾色≥4，检测依据：GB/T 6152-1997或最新标准； 2.8、染料迁移性能(级)：沾色≥4，检测依据：GB/T 21294-2014 或最新标准； 2.9、洗涤后外观：变色（级）：≥4，扭曲率（%）：1.0-1.5，外观质量：试样经规定程序洗涤后，外观无明显变化；检测依据：GB/T 8629-2001或最新标准； 2.10、耐湿摩擦色牢度(级)：沾色≥4，检测依据：GB/T 3920-2008或最新标准； 2.11、耐皂洗色牢度(级)：变色≥4、沾色≥4，检测依据：GB/T 3921-2008或最新标准。 3、功能性指标应符合以下标准： 3.1、接触凉感系数q-max(J/(cm²·s))：0.15-0.20，检测依据：GB/T 35263-2017或最新标准； 3.2、远红外发射率：0.88-0.92，检测依据：GB/T 30127-2013或最新标准； 3.3、远红外辐射温升(℃)：2.0-2.5，检测依据：GB/T 30127-2013或最新标准； 3.4、大肠杆菌抑菌率(%)：≥95，检测依据：GB/T 20944.3-2008或最新标准； 3.5、金黄色葡萄球菌抑菌率(%)：≥95，检测依据：GB/T 20944.3-2008或最新标准； 3.6、白色念珠菌抑菌率(%)：≥95，检测依据：GB/T 20944.3-2008或最新标准； 3.7、肺炎克雷伯氏菌抑菌率(%)：≥95，检测依据：GB/T 20944.3-2008或最新标准； 3.8、铜绿假单胞菌抑菌率(%)：≥95，检测依据：GB/T 20944.3-2008或最新标准； 3.9、吸湿速干性（洗前）：浸湿时间T(级)：浸水面等级≥4、渗透面等级≥4，吸水速率A(级)：浸水面等级≥4、渗透面等级≥4，渗透面最大浸湿半径R(级)：渗透面等级≥4，渗透面液态水扩散速度S(级）：渗透面等级≥4，检测依据：GB/T 21655.2-2019或最新标准； 3.10、吸湿速干性（洗后）：浸湿时间T(级)：浸水面等级≥4、渗透面等级≥4，吸水速率A(级)：浸水面等级≥4、渗透面等级≥4，渗透面最大浸湿半径R(级)：渗透面等级≥4，渗透面液态水扩散速度S(级）：渗透面等级≥4，检测依据：GB/T 21655.2-2019或最新标准。 4、符合国家纺织产品基本安全技术规范的执行标准： 4.1、甲醛含量(mg/kg)：不得检出，检测依据：GB/T 2912.1-2009或最新标准； 4.2、pH 值：4.0-7.5，检测依据：GB/T 7573-2009或最新标准； 4.3、耐唾液色牢度(级)：变色≥4、沾色≥4，检测依据：GB/T 18886-2019或最新标准； 4.4、可分解致癌芳香胺染料(mg/kg)：不得检出，需体现至少24种明细清单，检测依据：GB/T 17592-2011或最新标准。 5、需加入可视化标签。
2 |  | 医生冬服 | S-XXXXL
3 |  | 口腔科医生服短袖套装 | S-XXXXL
4 |  | 口腔科医生服长袖套装 | S-XXXXL
5 |  | 女医生孕妇服（夏） | S-XXXXL
6 |  | 女医生孕妇服（冬） | S-XXXXL
7 |  | 护士夏服 | S-XXXXL
8 |  | 护士冬服 | S-XXXXL
9 |  | 护士孕妇服（夏） | S-XXXXL
10 |  | 护士孕妇冬服（冬） | S-XXXXL
11 |  | 导诊服（夏） | S-XXXXL
12 |  | 导诊服（冬） | S-XXXXL
13 |  | 护士毛衣 | S-XXXXL | 1、基本技术标准： 1.1、纤维含量（%）：50%粘纤+30%聚酯纤维+20%锦纶（均可±3%）；编织密度系数：0.5-1；平方米干燥重量(g/m2)：510（±2）；： 1.2、顶破强力(N):1275（±5）；起球(级)≥3；水洗尺寸变化率（%）：直向±2.6，横向±2.5。 2、性能技术要求的执行标准： 2.1、耐干摩擦色牢度（级）：沾色≥4；耐湿摩擦色牢度（级）：沾色≥4；耐皂洗色牢度（级）：变色≥4，沾色≥4；耐光色牢度（级）：变色≥4；耐酸汗渍色牢度（级）：变色≥4，沾色≥4；耐碱汗渍色牢度（级）：变色≥4，沾色≥4；耐水色牢度（级）：变色≥4，沾色≥4。 3、可分解致癌芳香胺染料、甲醛、PH值符合GB18401-2010（国家纺织产品基本安全技术规范）。 4、需加入可视化标签。
14 | 鞋帽配饰类 | 护士头花 | 常规 | 1、颜色：按采购人要求定制； 2、品质：带弹簧夹；带网袋； 3、网袋橡皮筋加粗，网袋接头牢固。
15 |  | 手术帽 | S-XXXXL | 100%棉，花色多选，吸湿排汗
16 |  | 耐高温手术鞋 | 34-43 | TPE 材料，耐高温防穿刺、抗菌、防交叉感染。 耐130°高温
17 |  | EVA手术鞋 | 34-43 | 1、主体成分：帮面：乙烯-醋酸乙烯酯共聚物（EVA）； 2、轻便弹力，采用轻质材料，鞋底采用凹凸条纹设计，防滑与纹理结合，无异味，防滑耐磨。
18 |  | 护士鞋 | 34-43 | 1、基本技术标准： 1.1、材质鉴定：皮革：牛皮革，检测依据：GB/T 38408-2019或最新标准； 1.2、材质鉴定：皮革衬里：猪皮革，检测依据：GB/T 38408-2019或最新标准； 1.3、材质鉴定：内垫：聚氨酯（PU）革，检测依据：GB/T 30695-2014或最新标准； 1.4、厚度(mm)（皮革）：1.75-1.80，检测依据：QB/T 2709-2005或最新标准； 1.5、外底厚度(mm)（鞋底）：7.0-7.6，检测依据：QB/T 2955-2017或最新标准； 1.6、外底密度(g/cm³)：0.20-0.24，检测依据：GB/T 533-2008或最新标准； 1.7、硬度(邵尔 C)：左鞋44-48，右鞋44-48，检测依据：GB/T 3903.4-2017或最新标准； 1.8、外底与外中底粘合强度(N/cm)：47-51，检测依据：GB/T 21396-2022或最新标准； 1.9、剥离强度(N/cm)：左鞋43-49，右鞋48-54，检测依据：GB/T 3903.3-2011或最新标准； 1.10、防滑性能：前掌部位：干法程序0.65-0.75，湿法程序0.68-0.78，后跟部位：干法程序0.65-0.75，湿法程序0.66-0.76，检测依据：HG/T 3780-2005或最新标准。 2、符合GB/ 25038-2024 鞋类通用安全要求： 2.1、邻苯二甲酸酯含量(%)（皮革）：DEHP不得检出，DBP不得检出，BBP不得检出，DIBP不得检出，检测依据：GB/T 32440-2015或最新标准； 2.2、甲醛(mg/kg)（皮革）：不得检出，检测依据：GB/T 19941.2-2019或最新标准； 2.3、甲醛(mg/kg)（內垫）：不得检出，检测依据：GB/T 2912.1-2009或最新标准； 2.4、甲醛(mg/kg)（皮革衬里）：不得检出，检测依据：GB/T 19941.2-2019或最新标准； 2.5、六价铬(mg/kg)（皮革）：不得检出，检测依据：GB/T 22807-2019或最新标准； 2.6、富马酸二甲酯(mg/kg)（皮革）：不得检出，检测依据：GB/T 26713-2011或最新标准； 2.7、短链氯化石蜡(%)（皮革）：不得检出，检测依据：GB/T 38405-2019或最新标准； 2.8、六价铬(mg/kg)（皮革衬里）：不得检出，检测依据：GB/T 22807-2019或最新标准； 2.9、可分解致癌芳香胺染料(mg/kg)（皮革衬里）：不得检出，检测依据：GB/T 19942-2019或最新标准； 2.10、可分解致癌芳香胺染料(mg/kg)（内垫）：不得检出，检测依据：GB/T 17592-2011或最新标准； 2.11、可分解致癌芳香胺染料(mg/kg)（皮革）：不得检出，检测依据：GB/T 19942-2019或最新标准。 3、符合QB/T 1873-2023内的要求： 3.1、pH（皮革）：4.0-7.5，检测依据：QB/T 2724-2018或最新标准； 3.2、pH（皮革衬里）：4.0-7.5，检测依据：QB/T 2724-2018或最新标准； 3.3、pH（內垫）：4.0-7.5，检测依据：GB/T 7573-2009或最新标准； 3.4、耐水色牢度(级)（皮革）：变色≥4，沾色：醋纤≥4，棉≥4，锦纶≥4，聚酯纤维≥4，腈纶≥4，羊毛≥4，检测依据：GB/T 22885-2008或最新标准； 3.5、摩擦色牢度(级)（皮革）：干擦变色≥4，干擦沾色≥4，湿擦变色≥4，湿擦沾色≥4（干擦 50 次；湿擦 20 次），检测依据：GB/T 40920-2021或最新标准； 3.6、断裂伸长率(%)（皮革）：52-56，检测依据：QB/T 2710-2018或最新标准； 3.7、收缩温度(℃)（皮革）：一方向95-100，另一方向95-100，检测依据：QB/T 2713-2005或最新标准； 3.8、涂层耐折牢度（皮革）：无裂纹（耐折次数：50000次，干态测试），检测依据：QB/T 2714-2018或最新标准； 3.9、低温耐折牢度（-10℃）（皮革）：一方向：30000 次无裂纹，另一方向：30000 次无裂纹，检测依据：GB/T 39368-2020或最新标准； 3.10、抗张强度(N/mm²)（皮革）：11-15，检测依据：QB/T 2710-2018或最新标准； 3.11、崩裂高度（光面革）(mm)（皮革）：9-12，检测依据：QB/T 2712-2005或最新标准； 3.12、崩裂力（光面革）(N)（皮革）：350-360，检测依据：QB/T 2712-2005或最新标准； 3.13、撕裂力(N)（皮革）：90-100，检测依据：QB/T 2711-2005或最新标准。 4、影响使用的其他尺寸外观变化需符合以下内容： 4.1、耐黄变(级)（皮革）：≥4，检测依据：HG/T 3689-2014方法A或最新标准； 4.2、耐黄变(级)（皮革）：≥4，检测依据：HG/T 3689-2014方法B或最新标准； 4.3、耐光色牢度(级)（皮革）：变色≥4，检测依据：QB/T 2727-2017或最新标准； 4.4、耐汗渍色牢度(级)（皮革）：变色≥4，沾色醋纤≥4，棉≥4，锦纶≥4，聚酯纤维≥4，腈纶≥4，羊毛≥4，检测依据：QB/T 2464.23-1999或最新标准； 4.5、耐黄变(级)（鞋底）：≥4，检测依据：HG/T 3689-2014 方法 A或最新标准； 4.6、耐黄变(级)（鞋底）：≥4，检测依据：HG/T 3689-2014 方法 B或最新标准。
19 | 手术服及洗手服类 | 标准型三防手术衣 | S-XXXXL | 1、纤维含量：100%聚酯纤维+微量其他纤维（导电纤维），符合YY/T0506.2-2016； 2、可分解致癌芳香胺染料、甲醛、PH值、异味符合国家相关标准。 3、需加入可视化标签。
20 |  | 手术室洗手衣短袖套装 | S-XXXXL | 1、纤维含量（%）：100%聚酯纤维（含复合纤维）； 2、面料耐湿摩擦色牢度(级）：沾色≥4；面料耐干摩擦色牢度(级)：沾色≥4；耐光色牢度(级)：变色（深色）≥3；面料拼接互染程度(级)：沾色≥4；洗液沾色程度(级)：≥4；面料耐光、汗复合色牢度（碱汗）(级)：变色≥4；水洗后扭曲率(%)：上衣≤1.5；水洗后外观质量：外观无明显变化； 3、可分解致癌芳香胺染料、甲醛、PH值符合GB18401-2010（国家纺织产品基本安全技术规范）。 4、需加入可视化标签。
21 |  | 手术室洗手衣长袖套装 | S-XXXXL
22 |  | 其他科室短袖洗手衣套装（分体） | S-XXXXL | 1、纤维含量：95%聚酯纤维+5%氨纶（均可±3%），微弹，活动自如； 2、可分解致癌芳香胺染料、甲醛、PH值、异味符合国家相关标准。 3、需加入可视化标签。
23 |  | 其他科室长袖洗手衣套装（分体） | S-XXXXL
24 | 病人服类 | 成人病号服 | S-XXXXL | 1、基本技术标准： 1.1、纤维含量(%) ：棉60、聚酯纤维40（±3），检测依据：FZ/T 01057.2-2007、FZ/T 01057.3-2007、FZ/T 01057.4-2007、GB/T 2910.11-2009或最新标准； 1.2、密度（根/10cm）：经向320-325、纬向187-192，检测依据：GB/T4668-1995或最新标准。 1.3、线密度：经纱1：R28-R29tex、经纱2：R27-R28tex、经纱3：R27.5-R28.5tex、纬纱：R27-R28tex，检测依据：GB/T 29256.5-2012或最新标准； 1.4、单位面积质量（g/㎡）：145-150，检测依据：GB/T4669-2008或最新标准。 1.5、弹子顶破强力（N）：740-748，检测依据：GB/T19976-2005或最新标准。 1.6、厚度（mm）：0.3-0.35，检测依据：GB/T3820-1997或最新标准。 1.7、透气率（mm/s）：250-258，检测依据：GB/T5453-1997或最新标准。 1.8、耐磨性（次）：≥30000，检测依据：GB/T21196.2-2007或最新标准。 1.9、胀破强力（kPa）：1230-1240，检测依据：GB/T7742.1-2005或最新标准。 1.10、起球（级）：≥3，检测依据：GB/T4802.2-2008或最新标准。 2.符合服装理化性能技术要求的执行标准： 2.1、面料接缝强力（N）：685-695，检测依据：GB/T21294-2014或最新标准； 2.2、缝子纰裂程度（cm）：经向0.35-0.45、纬向0.25-0.35，检测依据：GB/T21294-2014或最新标准。 2.3、断裂强力(N)：经向910-920、纬向490-498，检测依据：GB/T 3923.1-2013或最新标准； 2.4、撕破强力（N）：经向30-35、纬向20-25，检测依据：GB/T3917.2-2009或最新标准。 2.5、水洗尺寸变化率(%)：经向±2.5，纬向±1.0，检测依据：GB/T 8628-2013、GB/T 8629-2001、GB/T 8630-2013或最新标准； 2.6、耐光、汗复合色牢度(级)：酸汗变色≥4、碱汗变色≥4，检测依据：GB/T 14576-2009或最新标准； 2.7、耐酸汗渍色牢度(级)：变色≥4、沾色≥4，检测依据：GB/T 3922-2013或最新标准； 2.8、耐碱汗渍色牢度(级)：变色≥4、沾色≥4，检测依据：GB/T 3922-2013或最新标准； 2.9、耐唾液色牢度(级)：变色≥4、沾色≥4，检测依据：GB/T 18886-2019或最新标准； 2.10、耐光色牢度(级)：变色（深色）≥4、变色（浅色）≥4，检测依据：GB/T 8427-2019或最新标准； 2.11、酚黄变(级)：变色≥4，检测依据：GB/T 29778-2013或最新标准。 3.功能性及安全防护性能的应符合以下标准： 3.1、远红外性能：远红外发射率0.9-0.95，远红外辐射温升(℃)1.4-1.8，检测依据：GB/T 30127-2013或最新标准； 3.2、白色念珠菌抑菌率(%)：≥99，检测依据：GB/T 20944.3-2008或最新标准； 3.3、大肠杆菌抑菌率(%) ：≥99，检测依据：GB/T 20944.3-2008或最新标准； 3.4、金黄色葡萄球菌抑菌率(%)：≥99，检测依据：GB/T 20944.3-2008或最新标准。 4、环保标准： 4.1、可萃取重金属含量(mg/kg)：锑（Sb）、镍（Ni）、砷（As）、铅（Pb）、镉（Cd）、铬（Cr）、六价铬(Cr VI)、钴（Co）、铜（Cu）、汞（Hg）：不得检出，检测依据：GB/T 17593.2-2007、GB/T 17593.3-2006、GB/T 17593.4-2006或最新标准； 4.2、致敏染料(mg/kg)：不得检出，需体现至少20种明细清单，检测依据：GB/T 20383-2006或最新标准； 4.3、杀虫剂总量(mg/kg)：不得检出，需体现至少70种明细清单，检测依据：GB/T 18412.4-2006、GB/T 18412.5-2008、GB/T 18412.6-2006、GB/T 18412.7-2006或最新标准。 5.符合国家纺织产品基本安全技术规范的执行标准： 5.1、甲醛含量(mg/kg)：不得检出，检测依据：GB/T 2912.1-2009或最新标准； 5.2、pH 值：4.0-7.5，检测依据：GB/T 7573-2009或最新标准； 5.3、异味：无异味，检测依据：GB 18401-2010或最新标准； 5.4、可分解致癌芳香胺染料(mg/kg)：不得检出，需体现明细清单，检测依据：GB/T 17592-2011或最新标准。
25 |  | 开边特殊病人服 | S-XXXXL
26 |  | 肠镜裤 | S-XXXXL
27 |  | 耐药病号服 | S-XXXXL
28 |  | 特需病房病号服 | S-XXXXL | 100%棉，花色多选，吸湿排汗
29 |  | 妇产科孕产妇裙 | S-XXXXL | 1、基本技术标准： 1.1、纤维含量：100%棉，检测依据：FZ/T01057.2-2007、FZ/T01057.3-2007、FZ/T01057.4-2007、GB/T2910.11-2009或最新标准； 1.2、单位面积质量（g/㎡）：198-202，检测依据：GB/T4669-2008或最新标准； 1.3、弹子顶破强力（N）：595-600，检测依据：GB/T19976-2005或最新标准； 1.4、厚度（mm）：0.75-0.80，检测依据：GB/T3820-1997或最新标准； 1.5、透气率（mm/s）：365-370，检测依据：GB/T5453-1997或最新标准； 1.6、耐磨性能（次）：≥40000，检测依据：GB/T21196.2-2007或最新标准； 1.7、胀破强力（kPa）：805-810，检测依据：GB/T7742.1-2005或最新标准； 1.8、起球（级）：≥3，检测依据：GB/T4802.1-2008或最新标准。 2、符合服装理化性能的技术要求执行标准： 2.1、断裂强力（N）：直向410-415，横向200-205，检测依据：GB/T3923.1-2013或最新标准； 2.2、酚黄变（级）：变色≥4，检测依据：GB/T29778-2013或最新标准； 2.3、水洗尺寸变化率(%)：直向±1.0，横向±2.0，检测依据：GB/T8628-2013、GB/T8629-2001、GB/T8630-2013或最新标准； 2.4、耐干洗色牢度(级)：变色≥4，沾色≥4，检测依据：GB/T5711-1997或最新标准； 2.5、耐热压色牢度(级)：潮压变色≥4，潮压沾色≥4，检测依据：GB/T6152-1997或最新标准； 2.6、染料迁移性能(级)：沾色≥4，检测依据：GB/T21294-2014或最新标准； 2.7、洗涤后外观：变色（级）：≥4，外观质量：外观无明显变化；检测依据：GB/T8629-2001或最新标准； 2.8、耐湿摩擦色牢度(级)：沾色≥4，检测依据：GB/T3920-2008或最新标准； 2.9、耐皂洗色牢度(级)：变色≥4，沾色≥4，检测依据：GB/T3921-2008或最新标准； 2.10、耐光、汗复合色牢度(级)：酸汗变色≥4，碱汗变色≥4，检测依据：GB/T14576-2009或最新标准； 2.11、耐贮存色牢度(级)：变色≥4，沾色≥4，检测依据：GB/T32008-2015或最新标准； 2.12、耐光色牢度(级)：变色（深色）≥4，变色（浅色）≥4，检测依据：GB/T8427-2019或最新标准； 2.13、透湿率（洗前）（g/（㎡·24h））：8315-8325，检测依据：GB/T12704.1-2009或最新标准。 3、功能性及安全防护性能： 3.1、远红外发射率：0.88-0.90，检测依据：GB/T30127-2013或最新标准； 3.2、远红外辐射温升(℃)：2.1-2.4，检测依据：GB/T30127-2013或最新标准。 4、影响使用的其他有害物质指标要求： 4.1、致癌染料(mg/kg)：不得检出，需体现至少15种明细清单，检测依据：GB/T20382-2006或最新标准； 4.2、残余表面活性剂、润湿剂(mg/kg)：壬基酚、辛基酚、庚基酚、戊基酚（总量）：不得检出，壬基酚、辛基酚、庚基酚、戊基酚、辛基酚聚氧乙烯醚、壬基酚聚氧乙烯醚（总量）：不得检出；检测依据：GB/T23322-2018或最新标准； 4.3、邻苯二甲酸酯（%）：不得检出，检测依据：GB/T20388-2016或最新标准； 4.4、含氯苯酚（mg/kg）：五氯苯酚（PCP）、四氯苯酚（TeCP）总量、三氯苯酚（TeCP）总量、二氯苯酚（DCP）总量、一氯苯酚（MCP）总量不得检出，检测依据：GB/T18414.1-2006或最新标准。 5、符合国家纺织产品基本安全技术规范、婴幼儿及儿童纺织产品安全技术规范执行标准： 5.1、甲醛含量(mg/kg)：不得检出，检测依据：GB/T2912.1-2009或最新标准； 5.2、pH值：4.0-7.5，检测依据：GB/T7573-2009或最新标准； 5.3、异味：无异味，检测依据：GB18401-2010或最新标准； 5.4、耐水色牢度(级)：变色≥4，沾色≥4，检测依据：GB/T5713-2013或最新标准； 5.5、耐酸汗渍色牢度(级)：变色≥4，沾色≥4，检测依据：GB/T3922-2013或最新标准； 5.6、耐碱汗渍色牢度(级)：变色≥4，沾色≥4，检测依据：GB/T3922-2013或最新标准； 5.7、耐干摩擦色牢度(级)：沾色≥4，检测依据：GB/T3920-2008或最新标准； 5.8、耐唾液色牢度(级)：变色≥4，沾色≥4，检测依据：GB/T18886-2019或最新标准； 5.9、可分解致癌芳香胺染料(mg/kg)：不得检出，需体现至少24种明细清单，检测依据：GB/T17592-2011或最新标准； 5.10、燃烧性能（级）：≥1级（正常可燃性），检测依据：GB/T14644-2014或最新标准。
30 |  | 妇产科孕产妇衣 | S-XXXXL
31 |  | 妇产科孕产妇裤 | S-XXXXL
32 |  | 儿童病号服 | 2-13岁
33 |  | 针织病人服套装 | S-XXXXL
34 |  | 婴儿服 | 0-3个月
35 | 床品系列 | 可水洗菱格枕芯 | 45*72cm | 1、基本技术标准： 纤维含量（%）：100%棉；单位面积质量（g/㎡）：143-147；纱线线密度：经纱41S-42S，纬纱41S-42S；织物密度（根/10cm)：经向534-538，纬向394-398。 2、性能要求： 2.1、断裂强力（N）:经向685-695，纬向485-495，耐磨性能（次）：≥25000；起球（级）：≥3；水洗尺寸变化率（%）：经向±1.5，纬向±4.5； 2.2、耐酸汗渍色牢度（级）：变色≥4，沾色≥4；耐碱汗渍色牢度（级）：变色≥4，沾色≥4；耐氯化水色牢度（级）：变色≥4；耐皂洗色牢度（级）：变色≥4，沾色≥4；耐干摩擦色牢度（级）：沾色≥4；耐湿摩擦色牢度（级）：沾色≥4；耐水色牢度（级）：变色≥4，沾色≥4；耐光、汗复合色牢度（级）：酸汗≥4，碱汗≥4；耐次氯酸盐漂白色牢度（级）：变色≥4。 3、可分解致癌芳香胺染料、甲醛、PH值符合GB18401-2010（国家纺织产品基本安全技术规范）。
36 |  | 棉被2.5KG | 150*200cm
37 |  | 夏被2.5斤 | 150*200cm
38 |  | 可水洗儿童枕芯 | 35*60cm
39 |  | 可水洗棉垫 | 90*192cm
40 |  | 新生儿枕芯 | 35*15cm | 1、面料100%棉，填充物100%聚酯纤维，柔软贴肤，A类标准。 2、需固定头型的枕芯
41 |  | 新生儿被芯 | 100cm*100m | 面料100%聚酯纤维，填充物100%聚酯纤维，柔软贴肤，A类标准。
42 |  | 手术小被芯 | 100cm*100m | 1、基本技术标准： 1.1、面料纤维含量（%）：100%聚酯纤维，检测依据：FZ/T 01057-2007、GB/T 2910.24-2009或最新标准； 1.2、填充物纤维含量（%）：100%聚酯纤维，检测依据：FZ/T 01057-2007、GB/T 2910.24-2009或最新标准； 1.3、单位面积质量（g/㎡）：82-86，检测依据：GB/T 4669-2008或最新标准； 1.4、线密度：长度方向32S-34S，宽度方向70S-72S，检测依据：GB/T 29256.5-2012或最新标准； 1.5、织物密度（根/10cm)：长度方向260-265，宽度方向400-4005,检测依据：GB/T 4668-1995或最新标准； 1.6、撕破强力（N）：长度方向10-15，宽度方向15-20,检测依据：GB/T 3917.2-2009或最新标准； 1.7、顶破强力（N）:770-780，检测依据：GB/T 19976-2005或最新标准； 1.8、起球（级）≥4，检测依据：GB/T 4802.1-2008或最新标准。 2、符合床上用品的执行标准： 2.1、断裂强力（N）：长度方向218-222，宽度方向658-662,检测依据：GB/T 3923.1-2013或最新标准； 2.2、压缩回弹性能（%）：压缩率≥60，回复率≥80，检测依据：GB/T 22796-2021或最新标准； 2.3、填充物含油率（化学纤维）（%）：≤0.5，检测依据：GB/T 6504-2017或最新标准； 2.4、耐氯化水色牢度（级）：变色≥4,检测依据：GB/T 3922-2013或最新标准； 2.5、耐干摩擦色牢度（级）：沾色≥4,检测依据：GB/T 3920-2008或最新标准； 2.6、耐湿摩擦色牢度（级）：沾色≥4,检测依据：GB/T 3920-2008或最新标准； 2.7、耐皂洗色牢度（级）：变色≥4，沾色≥4,检测依据：GB/T 3921-2008或最新标准； 2.8、耐水色牢度（级）：变色≥4，沾色≥4,检测依据：GB/T 5713-2013或最新标准。 3、符合国家纺织产品基本安全技术规范的执行标准： 3.1、可分解致癌芳香胺染料：不得检出,检测依据：GB/T 17592-2011或最新标准； 3.2、甲醛：不得检出，检测依据：GB/T 2912.1-2009或最新标准； 3.3、异味：无异味，检测依据：GB 18401-2010或最新标准； 3.4、PH值：4.0-8.5，检测依据：GB/T 7573-2009或最新标准。 3、符合国家纺织产品基本安全技术规范的执行标准： 3.1、可分解致癌芳香胺染料：不得检出,检测依据：GB/T 17592-2011或最新标准； 3.2、甲醛：不得检出，检测依据：GB/T 2912.1-2009或最新标准； 3.3、异味：无异味，检测依据：GB 18401-2010或最新标准； 3.4、PH值：4.0-8.5，检测依据：GB/T 7573-2009或最新标准。
43 |  | 手术室被芯2.5斤 | 90*200cm
44 |  | 高压氧冬被3.5KG | 150*200cm | 1、纤维含量（%）：100%棉，外包纯棉被皮； 2、颜色级[填充物]：21(白棉二级)；短纤维含量(%)[填充物]：≤10； 3、含水率(%)[填充物]：≤7；含杂率(%)[填充物]：≤0.5； 4、可分解致癌芳香胺染料、甲醛、PH值符合GB18401-2010（国家纺织产品基本安全技术规范）。
45 |  | 高压氧夏被2KG | 150*200cm
46 |  | 床笠（手术室） | 90*195*15cm | 1、成分：65%聚酯纤维+35%棉（均可±3%）； 2、纱织密度：32*32S,10*70； 3、可分解致癌芳香胺染料、甲醛含量、PH值符合国家纺织产品基本安全技术规范《GB18401-2010》B类或以上要求。
47 |  | 枕套（手术室） | 48*75cm
48 |  | 被套（手术室） | 160*120cm
49 |  | 枕套（新生儿） | 35*17cm | 1、基本技术标准： 1.1纤维含量（%）：100%棉，检测依据：FZ/T 01057-2007、GB/T 2910.11-2009或最新标准； 1.2单位面积质量（g/㎡）：150-155，检测依据：GB/T 4669-2008或最新标准； 1.3纱线线密度：经纱31S-33S，纬纱33S-35S，检测依据：GB/T 29256.5-2012或最新标准； 1.4织物密度（根/10cm)：经向524-528，纬向277-281,检测依据：GB/T 4668-199或最新标准； 1.5耐磨性能（次）：>3000，检测依据：GB/T 21196.2-2007或最新标准； 1.6厚度（mm）：0.3-0.4,检测依据：GB/T 3820-1997或最新标准； 1.7撕破强力（N）：经向10-15，纬向10-15,检测依据：GB/T 3917.1-2009或最新标准。 2、符合床上用品的执行标准： 2.1断裂强力（N）:经向：855-865，纬向：405-415,检测依据：GB/T 3923.1-2013或最新标准； 2.2水洗尺寸变化率（%）：经向±5.5，纬向±1.5,检测依据：GB/T 8628-2013、GB/T 8629-2017、GB/T 8630-2013或最新标准； 2.3起球（级）：≥4，检测依据：GB/T 4802.1-2008或最新标准； 2.4耐酸汗渍色牢度（级）：变色≥4，沾色≥4,检测依据：GB/T 3922-2013或最新标准； 2.5耐碱汗渍色牢度（级）：变色≥4，沾色≥4,检测依据：GB/T 3922-2013或最新标准； 2.6耐干摩擦色牢度（级）：沾色≥4,检测依据：GB/T 3920-2008或最新标准； 2.7耐湿摩擦色牢度（级）：沾色≥4,检测依据：GB/T 3920-2008或最新标准； 2.8耐皂洗色牢度（级）：变色≥4，沾色≥4,检测依据：GB/T 3921-2008或最新标准。 3、功能性指标应符合以下标准： 3.1远红外辐射温升（洗前）（℃）：1.6-1.8，检测依据：GB/T 30127-2013或最新标准； 3.2远红外辐射温升（洗后）（℃）：0.8-1.0，检测依据：GB/T 30127-2013或最新标准。 4、其他色牢度指标要求： 4.1耐次氯酸盐漂白色牢度（级）：变色≥4,检测依据：GB/T 7069-1997或最新标准； 4.2耐氯化水色牢度（级）：变色≥4,检测依据：GB/T 8433-2013或最新标准； 4.3耐光、汗复合色牢度（级）：酸汗≥4，碱汗≥4,检测依据：GB/T 14576-2009或最新标准。 4.4耐唾液色牢度（级）：变色≥4，沾色≥4,检测依据：GB/T 18886-2019或最新标准； 4.5耐水色牢度（级）：变色≥4，沾色≥4,检测依据：GB/T 5713-2013或最新标准。 5、符合国家纺织产品基本安全技术规范的执行标准： 5.1、可分解致癌芳香胺染料：不得检出,检测依据：GB/T 17592-2011或最新标准； 5.2甲醛：不得检出，检测依据：GB/T 2912.1-2009或最新标准； 5.3异味：无异味，检测依据：GB 18401-2010或最新标准； 5.4PH值:4.0-8.5，检测依据：GB/T 7573-2009。
50 |  | 被套（新生儿） | 100cm*100cm
51 |  | 双层床单（新生儿） | 115*80CM
52 |  | 值班床笠 | 90*195*15cm
53 |  | 值班枕套 | 48*75cm
54 |  | 值班被套 | 160*220cm
55 |  | 床笠（妇产科） | 90*195*15cm | 1、基本技术标准： 1.1、纤维含量（%）：65%聚酯纤维+35%棉（均可±3%）；单位面积质量(g/㎡)：145-150； 1.2、线密度：经纱：18tex-19tex，纬纱：18tex-19tex；密度(根/10cm)：经向：533-539、纬向：245-251； 1.3、弹子顶破强力(N)：980-990；耐磨性能(次)：>40000；起球（级）：≥4。 2、符合GB/T 21295性能技术要求的执行标准： 2.1、撕破强力(N)：经向28-32、纬向23-27；断裂强力(N)：经向515-525、纬向1400-1405； 2.2、水洗尺寸变化率(%)：经向±1.5、纬向±0.5； 2.3、耐次氯酸盐漂白色牢度(级)：变色≥4；耐唾液色牢度(级)：变色≥4，沾色≥4；耐水色牢度(级)：变色≥4，沾色≥4； 2.4、耐酸汗渍色牢度(级)：变色≥4，沾色≥4；耐碱汗渍色牢度(级)：变色≥4，沾色≥4； 2.5、耐干摩擦色牢度(级)：沾色≥4；耐皂洗色牢度(级)：变色≥4，沾色≥4；耐氯化水色牢度(级)：变色≥4。 3、可分解致癌芳香胺染料、甲醛、PH值符合GB18401-2010（国家纺织产品基本安全技术规范）。
56 |  | 枕套（妇产科） | 48*75cm
57 |  | 被套（妇产科） | 160*220cm
58 |  | 特需病房被套 | 150*200cm | 1、基本技术标准： 纤维含量（%）：100%棉；单位面积质量（g/㎡）：121-123；纱线线密度：经纱9tex-10tex，纬纱8tex-9tex；织物密度（根/10cm)：经向688-702，纬向589-593。 2、符合GB/T 21295性能技术要求的执行标准： 2.1、断裂强力（N）:经向595-605，纬向465-475；撕破强力（N）：经向11-13，纬向10-12；水洗尺寸变化率（%）：经向±5,纬向±4;耐磨性能（次）：>3000；起球（级）：≥3；厚度（mm）：0.2-0.25；透气率（mm/s）：57-61。 2.2、耐酸汗渍色牢度（级）：变色≥4，沾色≥4；耐碱汗渍色牢度（级）：变色≥4，沾色≥4；耐水色牢度（级）：变色≥4，沾色≥4；耐干摩擦色牢度（级）：沾色≥4；耐湿摩擦色牢度（级）：沾色≥4；耐唾液色牢度（级）：变色≥4，沾色≥4；耐皂洗色牢度（级）：变色≥4，沾色≥4；耐氯化水色牢度（级）：变色≥4；耐次氯酸盐漂白色牢度（级）：变色≥4；耐光、汗复合色牢度（级）：酸汗≥4，碱汗≥4 3、可分解致癌芳香胺染料、甲醛含量、PH值符合国家纺织产品基本安全技术规范《GB18401-2010》B类或以上要求
59 |  | 特需病房床笠 | 90*195*15cm
60 |  | 特需病房枕套 | 70*50cm
61 |  | 床笠（普通病房） | 90*195*15cm | 1、基本技术标准： 1.1、纤维含量（%）：99%聚酯纤维+1%锦纶(含复合纤维)（均可±3%）,检测依据：FZ/T01057-2007、GB/T2910.7-2009或最新标准； 1.2、单位面积质量（g/㎡）：165-170,检测依据：GB/T 4669-2008或最新标准； 1.3、线密度：经纱18tex-20tex、纬纱18tex-20tex,检测依据：GB/T 29256.5-2012或最新标准； 1.4、密度（根/10cm）：经向465-470、纬向：340-345，检测依据：GB/T 4668-1995或最新标准； 1.5、顶破强力（N）：1320-1330，检测依据：GB/T 19976-2005或最新标准； 1.6、耐磨性能（次）：>40000，检测依据：GB/T21196.2-2007或最新标准； 1.7、透气率（mm/s）：45-50，检测依据：GB/T5453-1997或最新标准； 1.8、厚度（mm）：0.40-0.45，检测依据：GB/T3820-1997或最新标准； 1.9、起球（级）：≥4，磨料：织物本身 摩擦次数：2000，检测依据：GB/T4802.1-2008或最新标准。 2、符合床上用品的执行标准： 2.1、断裂强力（N）：经向975-985、纬向690-700,检测依据：GB/T 3923.1-2013或最新标准； 2.2、撕破强力(N)：经向10-15、纬向10-15，检测依据：GB/T 3917.2-2009或最新标准； 2.3、水洗尺寸变化率（%）：经向±+1、纬向±1,检测依据：GB/T 8628-2013、GB/T 8629-2001、GB/T 8630-2013或最新标准； 2.4、耐皂洗色牢度（级）：变色≥4、沾色≥4,检测依据：GB/T 3921-2008或最新标准； 2.5、耐干摩擦色牢度（级）：沾色≥4,检测依据：GB/T 3920-2008或最新标准； 2.6、耐湿摩擦色牢度（级）：沾色≥4,检测依据：GB/T 3920-2008或最新标准； 2.7、耐水色牢度(级)：变色≥4、沾色≥4，检测依据：GB/T 5713-2013或最新标准； 2.8、耐光、汗复合色牢度(级)：酸汗变色≥4、碱汗变色≥4，检测依据：GB/T 14576-2009或最新标准。 3、功能性及安全防护性能的应符合以下标准： 3.1远红外发射率：0.90-0.95，检测依据：GB/T 30127-2013或最新标准； 3.2远红外辐射温升(℃)：2.3-2.8，检测依据：GB/T 30127-2013或最新标准； 3.3静电性能：峰值电压(V)：≥-1.1×103、半衰期(s)：≤0.5，检测依据：GB/T 12703.1-2021或最新标准； 3.4、电荷面密度（洗前）(μC/㎡)：0.0-2.0，检测依据：GB/T 12703.2-2021或最新标准； 3.5、表面电阻率（洗前）(Ω)：6×1011-7×1011，检测依据：GB/T 12703.4-2010或最新标准； 3.6、点对点电阻（洗后）(Ω)：>1.0×1012，检测依据：GB 12014-2019或最新标准。 4、符合国家纺织产品基本安全技术规范的执行标准： 4.1、甲醛含量(mg/kg)：不得检出，检测依据：GB/T 2912.1-2009或最新标准； 4.2、pH 值：4.0~7.5，检测依据：GB/T 7573-2009或最新标准； 4.3、异味：无异味，检测依据：GB 18401-2010或最新标准； 4.4、耐唾液色牢度(级)：变色≥4、沾色≥4，检测依据：GB/T 18886-2019或最新标准； 4.5、可分解致癌芳香胺染料(mg/kg)：不得检出，检测依据：GB/T 17592-2011或最新标准。
62 |  | 枕套（普通病房） | 48*75cm
63 |  | 被套（普通病房） | 160*220cm
64 |  | 诊查床床笠 | 62*180*10cm | 1、纤维含量（%）：50%聚酯纤维+50%棉（均可±5%）； 2、可分解致癌芳香胺染料、甲醛、PH值、异味符合国家相关标准。
65 |  | 抗菌防螨空气纤维床垫 | 196*90*8CM | 1、床垫具有阻燃功能，床垫内芯采用3D科技材料，精密防真菌工艺，一体成型, X-90º立体中空结构，双面网孔，空气、水自用流通，形成干爽舒适的环境。经久耐用，硬度好不变形，可耐高温消毒，食品级无毒无害环保，能迅速响应睡姿变化。 2、大肠杆菌及金黄色葡萄菌等抑菌率≥92% 3、3D材料床垫可直接用水冲洗，防压疮，可折叠款及整张一体，改变传统床垫不能清洗的诟病，适合医疗、养老等环境使用。
66 |  | 抗菌防螨空气纤维枕芯 | 60*36cm
67 |  | 防水防螨阻菌床垫套 | 195*92*8cm | 1、面料安全无毒，甲醛、PH值、异味、可分解芳香胺染料符合GB 31701-2015《婴幼儿及儿童纺织产品安全技术规范》A 类。 2、外层床套为防螨透气布料，符合GB/T24253-2009防螨性能标准要求，可以100%有效阻隔螨虫、螨虫尸体以及螨虫粪便等过敏源、安全、环保、有效。 3、床垫外套可取出清洗，可提供良好的隔离屏障，可有效阻隔血液、体液等进入床垫内部，可有效切断因消毒不到位引起的院内感染风险。清洁消毒过程简单方便，可节约人力，缩短终末消毒时间，提高床位周转率。
68 |  | 理疗床床裙 | 190*90*47cm | 1、面料材质涤棉，65%聚酯纤维，35%棉（均可±5%）； 2、可分解致癌芳香胺染料、甲醛、PH值、异味符合国家相关标准。
69 |  | 婴儿床垫布套 | 120*60cm | 100%棉，针织棉布，A类标准
70 |  | 婴儿薄包被 | 70*70cm，双层 | 100%棉，针织棉布，A类标准
71 |  | 婴儿厚包被 | 85*85cm | 101%棉，针织棉布，A类标准
72 | 手术用品类 | 单层治疗巾 | 90*60cm | 1、基本技术标准： 1.1、纤维含量(%)：65%聚酯纤维+35%棉（均可±3%），检测依据：FZ/T 01057-2007、GB/T 2910.2-2009或最新标准； 1.2、线密度：经纱R20tex-R21tex，纬纱：R21tex-R22tex，检测依据：GB/T 29256.5-2012或最新标准； 1.3、单位面积质量(g/㎡)：166-170，检测依据：GB/T 4669-2008或最新标准； 1.4、密度：经向(根/10cm)：513-517、纬向(根/10cm)：258-262，检测依据：GB/T 4668-1995或最新标准； 1.5、厚度(mm)：0.24-0.28，检测依据：GB/T 3820-1997或最新标准； 1.6、透气率(mm/s)：101-105，检测依据：GB/T 5453-1997或最新标准； 1.7、顶破强力(N)：1088-1098，检测依据：GB/T 19976-2005或最新标准； 1.8、耐磨性能(次)：≥40000，检测依据：GB/T 21196.2-2007或最新标准； 1.9、起球（级）：≥4，检测依据：GB/T 4802.1-2008或最新标准。 2、符合纺织品性能技术要求的执行标准： 2.1、断裂强力(N)：经向1385-1395、纬向638-648，检测依据：GB/T 3923.1-2013或最新标准； 2.2、撕破强力(N)：经向26-30、纬向19-23，检测依据：GB/T 3917.1-2009或最新标准； 2.3、水洗尺寸变化率(%)：经向±1.0、纬向±0.5，检测依据：GB/T 8628-2013、GB/T 8629-2001、GB/T 8630-2013或最新标准； 2.4、耐皂洗色牢度（级）：变色≥4，沾色≥4，检测依据：GB/T3921-2008或最新标准； 2.5、耐氯化水色牢度（级）：变色≥4，检测依据：GB/T8433-2013或最新标准； 2.6、耐光、汗复合色牢度（级）：酸汗变色≥4，碱汗变色≥4，检测依据：GB/T14576-2009或最新标准； 2.7、耐次氯酸盐漂白色牢度（级）：变色≥4，检测依据：GB/T7069-1997或最新标准。 3、功能性及拒油性性能应符合以下标准： 3.1、静电性能：峰值电压(V)：≤-12、半衰期(s)：≤1.5，检测依据：GB/T 12703.1-2021或最新标准； 3.2、电荷量（洗前）(μC/件)：0.2-0.5，检测依据：GB/T 12703.3-2009或最新标准； 3.3、防水性能（级）：沾水等级≥4，检测依据：GB/T 4745-2012或最新标准； 3.4、防油性能-抗油等级（洗前）（级）：≥5，检测依据：GB/T 19977-2014或最新标准； 3.5、易去污（级）：初始色差（级）：≥2，试验结果的色差（级）：≥3，检测依据：FZ/T 01118-20124 或最新标准。 4、符合国家纺织产品基本安全技术规范执行标准： 4.1、甲醛含量(mg/kg)：不得检出，检测依据：GB/T2912.1-2009或最新标准； 4.2、pH值：4.0-7.5，检测依据：GB/T7573-2009或最新标准； 4.3、异味：无异味，检测依据：GB18401-2010或最新标准； 4.4、可分解致癌芳香胺染料(mg/kg)：不得检出，需体现至少24种明细清单，检测依据：GB/T17592-2011或最新标准； 4.5、耐水色牢度(级)：变色≥4，沾色≥4，检测依据：GB/T,5713-2013或最新标准； 4.6、耐酸汗渍色牢度(级)：变色≥4，沾色≥4，检测依据：GB/T3922-2013或最新标准； 4.7、耐碱汗渍色牢度(级)：变色≥4，沾色≥4，检测依据：GB/T3922-2013或最新标准； 4.8、耐干摩擦色牢度(级)：沾色≥4，检测依据：GB/T3920-2008或最新标准； 4.9、耐唾液色牢度(级)：变色≥4，沾色≥4，检测依据：GB/T,18886-2019或最新标准。
73 |  | 双层治疗巾 | 70*90CM
74 |  | 双层治疗巾 | 120*100cm
75 |  | 单层小孔巾 | 90*60cm
76 |  | 双层包布 | 100*100CM
77 |  | 双层孔巾 | 50*70CM
78 |  | 双层孔巾（白色）孔径15CM | 70*90CM
79 |  | 孔巾200*150CM | 绿色/200*150CM
80 |  | 眼科孔巾（白色） | 75*90cm
81 |  | 双层眼科孔巾（绿色） | 120*150CM
82 |  | 双层孔巾 | 164*155cm，孔巾直径9.5cm
83 |  | 双层孔巾 | 90*150cm，孔巾直径12cm
84 |  | 双层中单 | 150*180cm
85 |  | 剖腹单 | 390*220cm
86 |  | 约束带（绿色） | 10*20cm | 1、纤维含量：100%棉，吸湿排汗贴肤； 2、可分解致癌芳香胺染料、甲醛、PH值、异味符合国家相关标准。
87 |  | 下肢约束带 | 40*35cm
88 |  | 约束带 | 40*27cm | 100%棉，吸湿排汗贴肤
89 | 其他系列 | 抬人单 | 150*90cm | 1、面料材质涤棉，65%聚酯纤维+35%棉（均可±5%）； 2、可分解致癌芳香胺染料、甲醛、PH值、异味符合国家相关标准。
90 |  | 翻身中单（五层）180*130 | 180*130cm
91 |  | 纯棉毛巾 | 35*75cm | 1、100%棉，32S，吸湿性强 2、可分解致癌芳香胺染料、甲醛、PH值、异味符合国家相关标准。
92 |  | 纯棉大浴巾 | 70*140cm
93 |  | 纯棉新生儿方巾 | 30*30cm
94 |  | 胶单 | 150*80cm | 防血水、体液、阻菌；抗静电，低发尘、保护医护人员和病患，避免交互感染；
95 |  | 保温箱遮光罩 | 定制尺寸 | 1、纤维含量：100%棉 2、可分解致癌芳香胺染料、甲醛、PH值、异味符合GB 18401-2010,A类。 3、里布为遮光层
96 |  | 光疗箱遮光罩 | 定制尺寸
97 |  | 光疗箱挡板保护套 | 定制尺寸
98 |  | 沐浴台垫套 | 76*73*3CM | 1、纤维含量：100%棉 2、可分解致癌芳香胺染料、甲醛、PH值、异味符合GB 18401-2010,A类。 3、里布为遮光层