## Sheet1
窗帘报价明细表
报价公司： 联系人： 联系电话：
填报要求： 1.请逐项、如实填写，不得留空。若某项不适用，请填写“/”或“无”。 2.请注明报价的有效期限。
序号 | 产品名称 | 技术参数（供参考） | 单位 | 数量 | 落地单价（应为包含运输、安装、税费等一切费用在内的综合单价） | 品牌/制造商 | 注明进口/国产/自产 | 技术参数(应至少包含：材质/成分、克重、遮光率、阻燃等级、工艺、颜色可选范围、符合的标准等) | 参考图片 | 是否为节能产品 | 是否为环境标志产品 | 独特技术-示例 提供的产品参数，如是贵公司的独特技术，请说明。 | 质保期（年） | 售后服务承诺（应具体说明响应时间、维修周期、备件供应等）
1 | 卷帘 | 1、基本技术标准： 1.1成份：100%聚酯加涂层。 1.2甲醛含量：符合GB/T18401-2010 C类标准，检测方法：GB/T2912.1-2009。 1.3可分解致癌芳香胺染料：符合GB/T18401-2010 禁用标准，检测方法：GB/T17592-2011。 1.4异味：无异味。 1、其它技术标准： 2.1耐湿摩擦色牢度：符合GB/T19817-2005优等品标准。 2.2耐光色牢度：符合GB/T19817-2005合格品标准。 2.3耐磨性能：≥20000次。 2.4单位面积质量：320-360克/㎡。 2.5厚度：0.45-0.55mm。 3、阻燃标准： 3.1水洗≥100次后检测； 3.2氧指数≥33； 3.3损毁长度≤140mm； 3.4续燃时间≤5S、阴燃时间≤5S； 3.5燃烧滴落物未引起脱脂棉燃烧或阴燃（或无滴落物）； 3.6烟密度≤14； 3.7产烟毒性等级不低于ZA2级。 | 平方米 | 1
2 | 电机 | 1、基本技术标准： 1.1内置433兆赫接收系统； 1.2遇阻停止； 1.3轻触启动； 1.4停电手拉； 1.5静单运行：声压噪音≤32B(A）； 1.6防护等级≥Ip44。 1.7运行速度：≥20cm/s。 1.8额定电压：≤36V。 1.9额定电流：≤0.8A。 1.10过热保护温度：≥140℃。 1.11防护等级：IP30。 | 台 | 1
3 | 布帘 | 1、基本技术标准： 1.1成分：100%聚酯纤维； 1.2透气性（mm/s）：≥200； 1.3顶破强力（N）：≥440； 1.4断裂伸长率（%）：横向≥35、直向≥35； 1.5织物透光性（%）：≤1； 1.6弯曲长度（cm）：直向≤1.6，横向≤1.6； 1.7折痕回复性（°）：（缓弹）总折痕回复角≤260； 1.8吸声性能：频率250Hz吸声系数≥0.4，频率500Hz吸声系数≥0.90，频率1000Hz吸声系数≥0.90，频率2000Hz吸声系数≥0.70，频率4000Hz吸声系数≥0.90，考核标准GB/T33620-2017； 1.9平方米重量(g/㎡)：≥300； 1.10厚度（mm)：≥0.9。 2、基本安全标准： 2.1甲醛含量：未检出； 2.2pH值：4.0-7.5； 2.3异味：无； 2.4可分解致癌芳香胺染料：禁用。 3、阻燃标准： 3.1水洗≥100次后检测； 3.2氧指数≥33； 3.3损毁长度≤140mm； 3.4续燃时间≤5S、阴燃时间≤5S； 3.5燃烧滴落物未引起脱脂棉燃烧或阴燃（或无滴落物）； 3.6烟密度≤14； 3.7产烟毒性等级不低于ZA2级。 | 平方米 | 1
4 | 布帘轨道 | 1、基本安全标准： 1.1产品质量检测依据GB/T 5237.4-2017 《铝合金建筑型材 第4部分：喷粉型材》； 1.2材质：铝合金，装置静音条； 1.3规格：宽≥15mm、高≥10mm，壁厚≥0.8mm；韦氏硬度：≥10HW。 2、基本技术标准： 2.1外观质量：型材装饰面上的膜层应平滑、均匀，允许有轻微的桔皮现象，不准许有皱纹、流痕、鼓泡、裂纹等影响使用的缺陷。 2.2轨道滑轮采用塑钢材质；每米轨道配不少于6个滑轮及挂钩 2.3力学性能：规定非比例延伸强度Rp0.2（N/mm2）≥180;抗拉 强度R(N/mm2) ≥210;断后伸长率A50mm(%)≥11 2.4化学成分（%）:Si/0.20～0.6，Fe/≤0.35，Cu/≤0.1，Mn/≤0.10，Mg/0.45～0.9，Cr/≤0.10，Zn/≤0.10，Ti/≤0.10。 | 米 | 1
5 | 医用隔帘 | 1、基本安全标准： 1.1甲醛含量：未检出； 1.2PH值：≤7.5； 1.3异味：无； 1.4可分解致癌芳香胺染料：禁用。 ▲2、基本技术标准： 2.1成分：100%聚酯纤维； 2.2单位面积干燥质量（g/㎡）：≥220，厚度（mm）：≥0.8 2.3断裂强力（N）：经向≥300、纬向≥500，耐磨性能（次）：≥20000； 2.4胀破强度(kPa)：≥220；折痕回复性折痕回复角（°）（垂直法）：纵向折痕回复角≥100、横向折痕回复角≥120、总折痕回复角≥225； 2.5透气率(mm/s)≥800； 2.6耐次氯酸盐漂白色牢度(级)≥4级； 2.7耐氯化水色牢度(级)(级)≥4级 2.8阻燃标准：氧指数≥32，损毁长度≤150mm，续燃时间≤5S，阴燃时间≤15S，燃烧滴落物未引起脱脂棉燃烧或阴燃； 2.9远红外性能：远红外发射率≥0.9，远红外辐射温升（℃）≥2.0； 2.10具有易去污性； ▲3、绿色产品环保标准：符合GB/T18885-2020（非直接接触皮肤类）或以上标准： 3.1有机锡化合物：未检出； 3.2可萃取重金属：未检出 3.3邻苯基苯酚：未检出 3.4富马酸二甲脂：未检出 3.5邻苯二甲酸酯：未检出 | 米 | 1
6 | 医用隔离帘轨道 | 1、基本安全标准： 1.1产品质量检测依据GB/T 5237.4-2017 《铝合金建筑型材 第4部分：喷粉型材》； 1.2材质：铝合金，装置静音条； 1.3规格：宽≥15mm、高≥10mm，壁厚≥0.8mm；韦氏硬度：≥10HW。 2、基本技术标准： 2.1外观质量：型材装饰面上的膜层应平滑、均匀，允许有轻微的桔皮现象，不准许有皱纹、流痕、鼓泡、裂纹等影响使用的缺陷。 2.2轨道滑轮采用塑钢材质；每米轨道配不少于6个滑轮及挂钩 2.3力学性能：规定非比例延伸强度Rp0.2（N/mm2）≥180;抗拉 强度R(N/mm2) ≥210;断后伸长率A50mm(%)≥11 2.4化学成分（%）:Si/0.20～0.6，Fe/≤0.35，Cu/≤0.1，Mn/≤0.10，Mg/0.45～0.9，Cr/≤0.10，Zn/≤0.10，Ti/≤0.10。 | 米 | 1
7 | 玻璃防爆隐私膜铺装 | 1.可见光透光率：通电≥82%、断电≥4% 2.可视角度：通电≥160° 3.紫外隔祖率：≥99%、红外线阻隔率：≥60%； 4.工作电压≤60vAC 5.厚度：≥0.35mm | 平方米 | 1